## Sheet1
UID | 设备名称 | 设备介绍 | 操作按钮文字 | 是否完成 | 相关设备数组id
string | string | string | string | bool | string
Id | StepIndex | Instruction | TextOnButton | isFinish | ObjectInStepId
1001 | 0 | 1、打开电子秤 |  | 0 | 1001
1002 | 1 | 2、将环刀放到电子秤上 |  | 0 | 1002
1003 | 2 | 3、点击电子秤，秤取环刀的质量 | 质量为43.20g | 0 | 1003
1004 | 3 | 4、在环刀内壁涂一薄层凡士林 |  | 0 | 1004
1005 | 4 | 5、将环刀刃口向下放在土样上 |  | 0 | 1005
1006 | 5 | 6、环刀垂直下压 |  | 0 | 1006
1007 | 6 | 7、边压边削，直至土样上端伸出环刀为止 |  | 0 | 1007
1008 | 7 | 8、将环刀两端余土削去修平，擦净环刀外壁 |  | 0 | 1008
1009 | 8 | 9、将取好土样的环刀放在电子秤上称量 |  | 0 | 1009
1010 | 9 | 10、点击电子秤，秤取当前带土环刀的总质量 | 质量为165.24g | 0 | 1010
1011 | 10 | 11、清理环刀，并测量下一个土样的密度 |  | 0 | 1006
1012 | 11 | 12、清理环刀，并测量下一个土样的密度 |  | 0 | 1004
1013 | 12 | 13、清理环刀，并测量下一个土样的密度 |  | 0 | 2001
1014 | 13 | 14、清理环刀，并测量下一个土样的密度 |  | 0 | 1006
1015 | 14 | 15、清理环刀，并测量下一个土样的密度 |  | 0 | 2002
1016 | 15 | 16、清理环刀，并测量下一个土样的密度 |  | 0 | 1008
1017 | 16 | 17、清理环刀，并测量下一个土样的密度 |  | 0 | 1009
1018 | 17 | 18、清理环刀，并测量下一个土样的密度 | 质量为145.54g | 0 | 1010
2001 | 0 | 1、打开电子秤 |  | 0 | 3001
2002 | 1 | 2、将称量盒分别放到电子秤上称重 | 质量为21.22g | 0 | 3002
2003 | 2 | 2、将称量盒分别放到电子秤上称重 | 质量为22.31g | 0 | 3003
2004 | 3 | 3、取土样放入称量盒1中，立即盖上称量盒盖 |  | 0 | 3004
2005 | 4 | 4、取土样放入称量盒2中，立即盖上称量盒盖 |  | 0 | 3005
2006 | 5 | 5、再次秤取称量盒质量 | 质量为45.12g | 0 | 3002
2007 | 6 | 5、再次秤取称量盒质量 | 质量为55.31g | 0 | 3003
2008 | 7 | 6、将两个称量盒盖打开 |  | 0 | 3006
2009 | 8 | 7、将称量盒放入烘箱 |  | 0 | 3007
2010 | 9 | 7、将称量盒放入烘箱 |  | 0 | 3008
2011 | 10 | 8、调整温度和时间。（105-110°C恒温，细粒土不少于8h，砂类土不得少于6h。对含有机质超过5%的土或含石膏的土，应将温度 控制在60~70°C的恒温下，干燥12 ~ 15h。）关闭烘箱 |  | 0 | 3009
2012 | 11 | 9、打开烘箱 |  | 0 | 3009
2013 | 12 | 10、将称量盒放入干燥器中，冷却0. 5~1h |  | 0 | 3010
2014 | 13 | 10、将称量盒放入干燥器中，冷却0. 5~1h |  | 0 | 4001
2015 | 14 | 12、打开干燥器盖子 |  | 0 | 4002
2016 | 15 | 13、盖上称量盒盖 |  | 0 | 3006
2017 | 16 | 14、将称量盒放到电子秤上称重 | 质量为39.22g | 0 | 3002
2018 | 17 | 14、将称量盒放到电子秤上称重 | 质量为46.71g | 0 | 3003
3001 | 0 | 1、取风干土样，过0.5mm的筛200g |  | 0 | 5001
3002 | 1 | 2、将土样分开放入三个盛土皿中 |  | 0 | 5002
3003 | 2 | 2、将土样分开放入三个盛土皿中 |  | 0 | 5003
3004 | 3 | 2、将土样分开放入三个盛土皿中 |  | 0 | 5004
3005 | 4 | 3、依据经验，添加不同的水，使其达到试验所需含水量 |  | 0 | 5005
3006 | 5 | 4、用调土刀调匀，盖上湿布放置18h以上 |  | 0 | 5006
3007 | 6 | 5、将制备好的土样充分搅拌均匀 |  | 0 | 5007
3008 | 7 | 6、将制备好的土样分层装入盛土杯，用力压密，使空气逸出。试杯装满后,刮成与杯边齐平 |  | 0 | 5008
3009 | 8 | 6、将盛土杯放入联合测定仪上 |  | 0 | 5009
3010 | 9 | 7、转动平台升降螺母，当锥尖刚与土面接触时指示管亮 |  | 0 | 5010
3011 | 10 | 8、点动测量按钮，圆锥自由落下，延时5s，读数指示管，即可读数 | 16.5mm | 0 | 5010
4001 | 0 | 1、过0.5mm筛的代表性试样约100g，加纯水拌和，浸润静置过夜。取接近塑限的试样一小块（将试样在手中捏揉至不粘手，捏扁，当出现裂缝时，表示含水率已接近塑限），用手捏成橄榄形状，放在毛玻璃上 |  | 0 | 6001
4002 | 1 | 2、用手掌在毛玻璃板上轻轻搓滚。当土条搓成3mm时，产生裂缝并开始断裂，表示试样达到塑限。（搓滚时手掌均匀施加压力于土条上，不得使土条在毛玻璃板上无力滚动。土条不得有空心现象。土条长度不宜大于手掌宽度;） |  | 0 | 6002
4003 | 2 | 3、取直径符合3mm 断裂土条3g--5g放入称量盒内，盖紧盒盖。 |  | 0 | 6003
4004 | 3 | 4、称取质量 | 质量为26.33g | 0 | 6004
Note on A1: Administrator: 其他表格的UID都在这里找